## Rheometrie
Ergebniszusammenfassung Rheologie
Probe | Einwaage in mg | Endvolumen in ml | Konzentration in g/l | Viskosität in mPa ∙ s bei |  | Thixotropie in s für Erholung von
|  |  |  | 1/s | 1000/s | 10% | 25% | 50% | 75% | 90%
F1 (Scleroglucan) | 50.4 | 10 | 5.04 | 2555(87) | 12,78(29) | 0,500(0) | 0,500(0) | 1,00(0) | 2,80(40) | 43,0(14)
F2 (Schizophyllan) | - | - | #VALUE!
F3 (Scleroglucan) | 101.3 | 20 | 5.065 | 3733(47) | 13,77(5) | 0,800(0) | 0,800(0) | 0,800(0) | 1,52(18) | 2,00(0)
F3 (Scleroglucan) | 50.2 | 10 | 5.02 | 1429(7) | 10,74(7) | 0,500(0) | 0,500(0) | 1,00(0) | 3,00(0) | 48,0(30)
F4 (Schizophyllan) | 100.2 | 10 | 10.02 | 5295(44) | 16,20(8) | 0,400(141) | 0,400(141) | 0,450(71) | 0,950(71) | 1,55(7)
F4 (Schizophyllan) | 50.3 | 10 | 5.03 | 1620(34) | 8,74(5) | 0,500(0) | 0,500(0) | 1,00(0) | 2,00(0) | 4,30(30)
F5 (Scleroglucan) | 50.2 | 10 | 5.02 | 3580(103) | 14,65(5) | 0,500(0) | 0,500(0) | 1,00(0) | 1,50(0) | 3,50(0)
F6 (Schizophyllan) | 50.3 | 10 | 5.03 | 1187(5) | 6,59(2) | 0,500(0) | 0,500(0) | 1,50(0) | 2,50(0) | 7,17(29)
F7 (Schizophyllan) | 50.5 | 10 | 5.05 | 2501(73) | 11,12(6) | 0,500(0) | 0,500(0) | 1,00(0) | 1,50(0) | 2,50(0)
F8 (Schizophyllan) | 50.2 | 10 | 5.02 | 2549(8) | 11,191(3) | 0,500(0) | 0,500(0) | 1,00(0) | 1,67(29) | 3,00(0)
Note on E3: Autor: Fehler ist Standardabweichung 13,77(5) heißt 13,77 +- 0,05 13,77(55) heißt 13,77 +- 0,55
Note on G3: Autor: Fehler ist Standardabweichung 13,77(5) heißt 13,77 +- 0,05 13,77(55) heißt 13,77 +- 0,55
Note on A5: Autor: erster Ansatz wegen zu grober Flocken fehlgeschlagen
Note on A6: Autor: nur 60 mg Probe; bleibt solange unverarbeitet, bis sämtliche Analytik steht
Note on A7: Autor: in Kolben angesetzt und in Falcon überführt; nicht quantitativ überführt aus Kolben in Falcon
Note on A9: Autor: in Kolben angesetzt quantitativ in Falcon überführt
Note on A11: Autor: direkt in Falcon angesetzt
Note on A12: Autor: direkt in Falcon angesetzt; Fermentation, an deren Ende ~150 ml Antischaummittel in den Fermenter gepumpt wurden
Note on A13: Autor: in Kolben angesetzt und in Falcon überführt; nicht quantitativ überführt aus Kolben in Falcon
Note on A14: Autor: direkt in Falcon angesetzt